## Лист1
| Ti | Nb
температура плавления, К | 1944 | 2500 | мощность излуечения, Вт | 250 | 250
теплопроводность, Вт/см*К | 0.22 | 0.52 | диаметр пучка, м | 0.00015 | 0.00015
коэф поглощения | 0.2 | 0.1 | плотность мощности Вт/см2 | 1415428.2 | 1415428.2
удельная теплоемкость, Дж/г*К | 0.54 | 0.29
плотность, г/см3 | 4.5 | 8.5
коэф температуропроводности, см2/с | 0.09 | 0.21
теплота испарения, Дж/г | 8900 | 7565
время для плавления, с | 1.990808e-05 | 0.0001906663
время для кипения, с | 0.001801407 | 0.04334104
скорость для плавления м/с | 7.534629 | 0.7867149
скорость для испарения м/с | 0.08326824 | 0.003460923
250